## Sheet1
| 製品特性 | ＜テスト条件＞ 気温：20-25℃ / 湿度：55％ KDK-TRADING
硬化前の特性 | 品名 | IS‐CRN25(主剤) | IS-H3(硬化剤) | IS‐CRN40(主剤) | IS-H3G(硬化剤)
| 色相 | 白色 | 赤色 | 白色 | 緑色
| 粘度(cps) | ー | 300 | 12500 | 300
| 混合物粘度 (cps) | 18000 |  | 12000
| 配合比 (重量)による 作業可能時間（分）と 脱型可能時間（時間） | 100:5 作業可能時間 11-13分 脱型可能時間 4-5時間 |  | 100:5 作業可能時間 10-15分 脱型可能時間 5-6時間
|  | 100:2.5 作業可能時間 18-20分 脱型可能時間 5-6時間 |  | 100:4 作業可能時間 25-32分 脱型可能時間 6-7時間
|  | 100:2 作業可能時間 28-30分 脱型可能時間 6-7時間 |  | 100:3 作業可能時間 35-40分 脱型可能時間 7-8時間
|  | 100:1.5 作業可能時間 35-38分 脱型可能時間 7-8時間 |  | 100:2 作業可能時間 45-50分 脱型可能時間 8-9時間
硬化後の特性 | ゴム硬度 (Shore A) | 25-28 |  | 40
| 引張り強度(Mpa) | 4 |  | 4.2
| 引裂き強度 (N/mm) | 28 |  | 30
| 伸び率 (%) | 500 |  | 350
| 収縮 (%) | 0.25 |  | 0.25
※初めに主剤のみを棒状のものでよく攪拌して下さい。
※硬化剤の底に色粉が沈殿しておりますので、よく振ってからお使い下さい。（硬化不良の原因となります）
※主剤と硬化剤は充分に攪拌させて下さい。
硬化剤の標準添加量は常温(20～25℃）常湿（55%）にて100：3（wt%）を推奨しております。
気温、湿度の高い夏場は硬化剤少な目（下限2.5％）、低い冬場は硬化剤多目（上限５％）をお勧めしております。
※作業時間/硬化剤時間は環境により異なりますので、あくまで参考値としてお考えください
（100：1以下では硬化しません。また100：5以上は型が脆くなる為にお勧めできません。）
硬化剤の蓋をしっかり閉めていましても、溶剤は少しずつ揮発していきます。濃度が濃くなり硬化に悪影響を及ぼしますので、
余った硬化剤を時間がたった状態でお使いになるのはお勧め致しません。
またよく振ってないことなどが原因で、偏った成分が残っている場合は固まらないこともございますのでご注意下さい。
（お客様の責任の下で硬化剤を再利用される場合は、冷暗所にてしっかり蓋を閉め、ﾃｰﾌﾟなどで揮発を防ぎ保管して下さい。
保存状態が良好でも使用期限を過ぎた硬化剤は固まりませんのでご使用にならないでください。）
容器のラベルに輸入年月日を記しておりますので、使用期限（１年）以内にお使い下さいませ。